## composizione chimica
Composizione chimica, %
Gruppo | Qualità | Composizione chimica, %
|  | C | Si | Mn | P | S | Cr | Mo | Ni | Cu
Austenitico | A1 | 0.12 | 1 | 6.5 | 0.2 | da 0,15 a 0,35 | da 16 a 19 | 0.7 | da 5 a 10 | da 1,75 a 2,25
| A2 | 0.1 | 1 | 2 | 0.05 | 0.03 | da 15 a 20 | - | da 8 a 19 | 4
| A3 | 0.08 | 1 | 2 | 0.045 | 0.03 | da 17 a 19 | - | da 9 a 12 | 1
| A4 | 0.08 | 1 | 2 | 0.045 | 0.03 | da 16 a 18,5 | da 2 a 3 | da 10 a 15 | 1
| A5 | 0.08 | 1 | 2 | 0.045 | 0.03 | da 16 a 18,5 | da 2 a 3 | da 10,5 a 14 | 1

## c mecc dadi inox austen
CARATTERISTICHE MECCANICHE DEI DADI IN ACCIAIO INOX AUSTENITICO
Gruppo | Qualità | Classe di resistenza |  | Gamma del diametro nominale d mm | Carico unitario di prova Sp min. N/mm2
|  | Dadi tipo 1 | Dadi bassi | d | Dadi tipo 1 | Dadi bassi
|  | (m > 0,8 d) | (0,5 d < m < 0,8 d) | mm | (m > 0,8 d) | (0,5 d < m < 0,8 d)
Austenitico | A1 A2, A3 A4, A5 | 50 | 25 | < 39 | 500 | 250
|  | 70 | 35 | < 241 | 700 | 350
|  | 80 | 40 | < 241 | 800 | 400

## c mecc viti acciaio inox
CARATTERISTICHE MECCANICHE DELLE VITI IN ACCIAIO INOX AUSTENITICO
Gruppo | Qualità | Classe di resistenza | Gamma delle filettature | Carico unitario di rottura Rm 1) | Carico unitario di scostamento dalla proporzionalità Rp0,2 1) | Allungamento dopo rottura A min.
|  |  |  | min. | min. | mm
|  |  |  | N/mm2 | N/mm2
Austenitico | A1, A2 A3, A4 A5 | 50 | <M39 | 500 | 210 | 0,6 d
|  | 70 | < M243) | 700 | 450 | 0,4 d
|  | 80 | < M243) | 800 | 600 | 0,3 d